## Asfaltsegu retsepti vorm
Tootja: |  |  | AC 8 surf 70/100 ligniiniga | [8 empty] | Vastavalt standardile: | Asfalt- ja mustsegu retsepti vormil esinevate tähiste selgitused
Tehas: |  |  | Ligniin asendab 24% teebituumenit 70/100. | [8 empty] | EVS 901-3:2021
Objekti nimetus | [12 empty] | Täitematerjali omadused
Täitematerjalid | [12 empty] | Tähis | Omadus | Katsestandard
Täitematerjali nimetus | fr | Deklaratsiooni number |  | Ter tih Mg/m3 | LA | AN | FI | C | f | MBF | F | FNaCl | Täitematerjali nimetus | Materjali kaevanduskoht
[13 empty] | fr | Fraktsioon | EVS-EN 933-1 (filleril 933-10)
[13 empty] | Deklaratsiooni number | Toimivusdeklaratsiooni, vastavusdeklaratsiooni vms number
Inkoo (tardk.) | 0/4 |  |  | 2.66 | [8 empty] | Ter tih | Terade näivtihedus, erimass, Mg/m³ | EVS-EN 1097-6
Inkoo (tardk.) | 4/8 |  |  | 2.68 | [8 empty] | LA | Purunemiskindlus, Los Angelese tegur, kategooria | EVS-EN 1097-2
Liivalaia liiv | 0/4 |  |  | 2.63 | [8 empty] | AN | Kulumiskindlus naastrehvide toimel, Põhjamaade katse, kategooria | EVS-EN 1097-9
[13 empty] | FI | Tera kuju, plaatsustegur, kategooria | EVS-EN 933-3
[13 empty] | C | Purustatud pindadega terade osakaal, kategooria | EVS-EN 933-5
Väo (pae.) | filler |  |  | 2.79 | [8 empty] | f | Peenosiste sisaldus, kategooria | EVS-EN 933-1 (filleril 933-10)
Kaalutud keskmine osakeste näivtihedus ρa |  |  |  | 2.6664 | Korrigeerimistegur a |  |  | 0.99385 | Korrigeeritud Bmin, % |  |  | 5.7643 | MBF | Peenosiste kvaliteet, metüleensinise arv, kategooria | EVS-EN 933-9
Sideaine | [12 empty] | F/FNaCl | Külmakindlus, kategooria | EVS-EN 1367-1 või 1367-6
Deklaratsiooni nr |  |  |  |  | Nake, rullpudel 24h |  |  |  | ≥ 50% |  |  |  | Kaalutud keskmine osakeste näivtihedus ρa, korrigeerimistegur α ja korrigeeritud Bmin on kirjeldatud standardi punktis 5.5
Tootja |  | Nynas |  |  | Elastne taastuvus |  |  |  | NR
Mark |  | 70/100 | [10 empty] | Sideaine omadused
Muud tooted |  | Täitematerjali lisand |  | Sideaine lisand |  |  | Looduslik asfalt |  |  | Ligniin |  |  | Tähis | Omadus | Katsestandard
Deklaratsiooni nr | [12 empty] | Mark | Sitked teebituumenid, pen 25 °C juures | EVS-EN 1426
Toode |  | Viatop Premium |  | Wetfix BE |  |  | Gilsoniit |  |  | Lignova Crude |  |  | Mark | Polümeermodifitseeritud bituumenid, pen 25 °C juures + pehmenemistäpp | EVS-EN 1426 ja EVS-EN 1427
Osakaal % |  | 0 |  | 0.4 |  |  | 0 |  |  | 1.6 |  |  | Nake a | Bituumeni nake jämetäitematerjaliga rullpudeli meetodil, 24h | EVS-EN 12697-11
Projekteeritud segu koostis |  |  |  | Segu terastikuline koostis | [8 empty] | Elastne taastuvus | Polümeermodifitseeritud bituumenid, 10 °C juures | EVS-EN 13398
Täitematerjali nimetus | fr | Materjali osakaal % |  | Sõela ava mm |  | 0.063 | 0.5 | 2 | 4 | 6.3 | 8 | 12.5 | a Naket kontrollitakse tard- ja moondekivimist ning tehistäitematerjalist jämetäitematerjali kasutamisel
|  | Täitematerjal | Segu | Norm | min | 7 | 20 | 40 | 55 | 65 | 90 | 100
0 | 0 | 0 | 0 |  | max | 13 | 45 | 65 | 85 | 95 | 100 | 100 | Terastikuline koostis
Inkoo (tardk.) | 0/4 | 54 | 51.3 | Normkoostis |  | 10.1 | 21 | 41 | 62 | 78 | 96 | 100 | Sõelte komplekt vastavalt ISO 565 R20, baasrida pluss rida 2 (mm)
Inkoo (tardk.) | 4/8 | 34 | 32.3 | Projekteeritud segu omadused | [8 empty] | 0,063 / 0,125 / 0,25 / 0,5 / 1 / 2 / 4 / 6,3 / 8 / 10 / 12,5 / 14 / 16 / 20 / 31,5 / 40 / 63
Liivalaia liiv | 0/4 | 10 | 9.5 | Mahumass, Mg/m3 | Erimass, Mg/m3 | Poorsus Vm, % | Veepüsivus ITSR, % | Def. kindlus WTSAIR, mm | Def. kindlus PRDAIR, % | Kulumiskindlus AbrA, ml | Sideaine välja-nõrgumine D, % | Kaudne tõmbe-tugevus ITS, kPa
0 | 0 | 0 | 0 | [9 empty] | Projekteeritud segu omadused (retsepti koostaja valib asjakohased omadused vastavalt segu margile)
0 | 0 | 0 | 0 | [9 empty] | Tähis | Omadus | Katsestandard
Väo (pae.) | filler | 2 | 1.9 | [9 empty] | Doseeritav sideaine sisaldus | Doseeritava sideaine kogus arvestatuna puhtale bituumenile
Doseeritav sideaine sisaldus |  |  | 5 | [9 empty] | Lahustuv sideaine sisaldus | Katsel määratav lahustuv sideaine sisaldus | EVS-EN 12697-1
Lahustuv sideaine sisaldus |  |  | - | 2.384 | 2.451 | 2.7 | 101 | - | - | - | - | - |  | Terakoostis | EVS-EN 12697-2
SUMMA |  | 100 | 100 | Nõue |  | 1,5-5,0 | ≥ 90 | DV | ≤ 13,0 | ≤ 40 | NR | NR | Mahumass | Mg/m³ | EVS-EN 12697-6
[13 empty] | Erimass | Mg/m³ | EVS-EN 12697-5
[13 empty] | V | Poorsus, % | EVS-EN 12697-8
[13 empty] | ITSR a | Veepüsivus (kaudse tõmbetugevuse suhe), % | EVS-EN 12697-12
[13 empty] | WTSAIR | Deformatsioonikindlus, maksimaalne roobastumiskiirus, mm | EVS-EN 12697-22
[13 empty] | PRDAIR | Deformatsioonikindlus, maksimaalne suhteline jäljesügavus, % | EVS-EN 12697-22
[13 empty] | AbrA | Vastupidavus naastrehvidest põhjustatud kulumisele (kulumiskindlus), ml | EVS-EN 12697-16
[13 empty] | D | Sideaine väljanõrgumine, % (ainult SMA segud) | EVS-EN 12697-18
[13 empty] | ITS | Kaudne tõmbetugevus 25 °C juures, kPa (ainult mustsegud) | EVS-EN 12697-23
[13 empty] | normkoostis | Seguretsepti väljundnormkoostis
a veepüsivus määratakse asfaltsegudel 15 °C juures ja mustsegudel 10 °C juures
Täidab retsepti koostaja - segu lähtematerjalide osakaalud
Täidab retsepti koostaja deklaratsiooni alusel
Täidab retsepti koostaja katsetulemuse alusel
Koostanud:
| (nimi, allkiri, kuupäev) | [11 empty] | 25 | Arvväärtused retseptil on näidis
/allkirjastatud digitaalselt/
Note on G22: Kristjan: Sideaine (bituumen+ligniin) massist
Note on M22: Kristjan: Kogu segu massist
0,063
0,5
2
31,5
16
8
4
1
0,125
0,25
6,3
12,5
20